## 监督检验报告信息
2023年危险化学品包装物产品质量市监督抽查结果
本次抽查了生产领域14家企业14批次产品。 监督抽查不合格产品检出率为7.1%。 依据GB 13042-2008《包装容器 铁质气雾罐》、GB/T 13252-2008《包装容器 钢提桶》、GB/T 17343-1998《包装容器 方桶》、GB 19160-2008《包装容器 危险品包装用塑料罐》等标准，对罐口外径，罐口内径，变形压力，爆破压力，气密性能，焊缝补涂完整性，罐口接触高度，提梁、提环强度，耐液压性，耐堆码性，耐跌落性，气密性能，气密试验，液压试验，提环拉力，堆码负载，跌落试验，气密试验，尺寸偏差，跌落高度，液压试验，外观要求，堆码负载等23个项目进行了检验。 抽查发现有1家企业的1批次产品不符合相关标准要求，不合格项目为：气密性能，耐跌落性。我局已依法对不合格产品开始了后处理工作。 具体抽查结果见附件。
附件
2023年危险化学品包装物产品质量市级监督抽查结果汇总表
序号 | 抽样领域 | 产品名称 | 受检单位名称 | 统一社会信用代码 | 标称生产者名称 | 生产日期或批号 | 规格型号 | 商标 | 抽查结果 | 不合格项目 | 抽样日期 | 承检单位
1 | 生产领域 | 钢提桶 | 青岛浩铭洋包装有限公司 | 91370282MA3PPFHQ3R | / | 2023-03-29/— | 20L | / | 不合格 | 气密性能，耐跌落性 | 2023-04-03 | 青岛市产品质量检验研究院
2 | 生产领域 | 钢提桶 | 青岛德信诚包装制品有限公司 | 91370282693794906B | / | 2023-04-02/— | 20L | / | 所检项目符合标准 | / | 2023-04-06 | 青岛市产品质量检验研究院
3 | 生产领域 | 钢提桶 | 青岛昌丰源桶业有限公司 | 913702826142729910 | / | 2023-04-01/— | 20L Ⅱ级 | / | 所检项目符合标准 | / | 2023-04-06 | 青岛市产品质量检验研究院
4 | 生产领域 | 钢提桶 | 青岛宏锋包装制桶厂 | 9137028278370760XT | / | 2023-03-30/— | 20L Ⅱ级 | / | 所检项目符合标准 | / | 2023-04-06 | 青岛市产品质量检验研究院
5 | 生产领域 | 方桶 | 青岛旺盛金属制品有限公司 | 91370211740395888L | / | 2023-04-04/20230404 | 18L Ⅰ类 | / | 所检项目符合标准 | / | 2023-04-06 | 青岛市产品质量检验研究院
6 | 生产领域 | 钢提桶 | 青岛海宽华源包装有限公司 | 913702143341427708 | / | 2023-03-30/— | 20L Ⅱ级 | / | 所检项目符合标准 | / | 2023-03-30 | 青岛市产品质量检验研究院
7 | 生产领域 | 钢提桶 | 青岛三盾金属制品有限公司 | 913702220864961657 | / | 2023-03-09/S2023-03-09 | 20L Ⅱ级 | / | 所检项目符合标准 | / | 2023-03-30 | 青岛市产品质量检验研究院
8 | 生产领域 | 钢提桶 | 速必雅精模包装（上海）有限公司青岛分公司 | 91370214MA3C78KN9B | / | 2023-03-26/ET0501 | 20L Ⅱ级 | / | 所检项目符合标准 | / | 2023-03-30 | 青岛市产品质量检验研究院
9 | 生产领域 | 钢提桶 | 青岛华盛包装制品厂 | 913702827768214124 | / | 2023-04-01/— | 20L | / | 所检项目符合标准 | / | 2023-04-03 | 青岛市产品质量检验研究院
10 | 生产领域 | 钢提桶 | 青岛琴星包装有限公司 | 91370282575777777D | / | 2023-02-16/— | T型 Ⅱ级 20L | / | 所检项目符合标准 | / | 2023-04-03 | 青岛市产品质量检验研究院
11 | 生产领域 | 钢提桶 | 青岛诚顺包装有限公司 | 9137028157207972XP | / | 2023-04-02/— | Ⅱ级 1类 T型 20L | / | 所检项目符合标准 | / | 2023-04-07 | 青岛市产品质量检验研究院
12 | 生产领域 | 铁质气雾罐 | 锋泾（中国）建材集团有限公司 | 91370281794004053F | / | 2023-04-07/— | φ25.4mm，750mL | / | 所检项目符合标准 | / | 2023-04-07 | 青岛市产品质量检验研究院
13 | 生产领域 | 铁质气雾罐 | 青岛世安包装容器制品有限公司 | 913702147403711223 | / | 2023-04-20/20230420 | 25.4mm口径 铁罐 | / | 所检项目符合标准 | / | 2023-04-20 | 青岛市产品质量检验研究院
14 | 生产领域 | 塑料罐 | 沧州市世纪恒塑胶（莱西）有限公司 | 91370285057280410K | / | 2023-04-21/20230403 | 20L | / | 所检项目符合标准 | / | 2023-04-23 | 青岛市产品质量检验研究院