## Sheet1
抚州市2023年电线电缆、燃气具等产品质量市级监督抽查结果
序号 | 样品名称 | 标称商标 | 规格型号 | 生产日期/批号 | 受检单位 | 生产单位 | 检验结果 | 不合格检测项目 | 检验项目 | 购样费 | 抽样时间
1 | 聚氯乙烯绝缘电缆 | 金圣杯 | ZR-RVS 2×1.5mm² | / | 抚州金巢经济开发区自德五金批发部 | 江西金圣杯电缆有限公司 | 不合格 | 1、导体电阻（20℃） 4、老化前绝缘抗张强度 | 导体电阻（20℃）、绝缘厚度、护套厚度、老化前绝缘抗张强度、老化前绝缘断裂伸长率、老化前护套断裂伸长率、老化前护套抗张强度、热延伸试验、不延燃试验 | 7 | 2023-05-11
2 | 电动自行车 | 雅迪 | TDT1331Z | 2022-9-27 | 抚州高新技术产业开发区昊盛电动车行 | 天津雅迪实业有限公司 | 不合格 | 2、整车质量 8.5、鞍座长度 8.6、后轮上方的衣架平坦部分最大宽度 | 制动性能（干态）、整车质量、脚踏骑行能力、脚蹬间隙、突出物、防碰擦、车速提示音、尺寸限值、反射器、照明和鸣号装置、导线布线安装、短路保护、电气强度、制动断电功能、过流保护功能、防失控功能、蓄电池的最大输出电压 | 2000 | 2023-05-12
3 | 聚氯乙烯绝缘电线电缆 | 恒顺兴 | BVR 1.5m㎡ | 2020-09-29 | 抚州市临川区李兵华水暖器材店 | 南昌恒顺兴电线电缆有限公司 | 不合格 | 1、导体电阻（20℃） | 导体电阻（20℃）、绝缘厚度、护套厚度、老化前绝缘抗张强度、老化前绝缘断裂伸长率、老化前护套抗张强度、老化前护套断裂伸长率、热延伸试验、不延燃试验 | 12.5 | 2023-05-17
4 | 手提式干粉灭火器 | / | MFZ/ABC4 | 2023-03-02 | 抚州市伟安消防器材服务中心 | 江西坤杰消防科技有限公司 | 不合格 | 8.1、磷酸二氢铵 | 灭火器的总质量、灭火剂充装重量误差、20℃喷射性能、水压试验、爆破试验、密封性能、灭火器的开启结构、灭火剂主要成分含量、充装口的内径、筒体最小壁厚、压扁试验 | 150 | 2023-05-11
5 | 聚乙烯吹塑农用地薄膜 | 农望达 | 幅宽：2米 厚度：0.02mm | 2023-03-16 | 黄丽琴 | 江苏省农望达塑料厂 | 不合格 | 2.2、横向 4.2、横向 | 厚度和厚度偏差、拉伸负荷、断裂标称应变、直角撕裂负荷 | 120 | 2023-05-11
6 | 安泰爆竹王 | / | 爆竹类 | 2022-09-28 | 抚州市临川区陈员龙烟花爆竹经营部 | 万载县双桥昌发制造有限公司 | 不合格 | 4.1、点火引火线 | 包装、外观、部件牢固性、引燃装置、结构和材质、手持部位、药量、药种、燃放性能 | 20 | 2023-05-17
7 | 家用燃气灶具 | 火王 | JZY-T | 2022-08 | 抚州市临川区太阳冬顺家电城 | 中山市好掌柜电器有限公司 | 不合格 | 11、熄火保护装置 | 气密性、热负荷、火焰传递、离焰、熄火、干烟气中CO浓度（α=1，体积分数）、回火、温升、耐热冲击、耐重力冲击、熄火保护装置 | 88 | 2023-05-17
8 | 家用燃气灶具 | 图形 | JZY-A | 2022-12-10 | 抚州市临川区杨鹤家用电器店 | 广东火王电器股份有限公司 | 不合格 | 2、热负荷 | 气密性、热负荷、火焰传递、离焰、熄火、干烟气中CO浓度（α=1，体积分数）、回火、温升、耐热冲击、耐重力冲击、熄火保护装置 | 420 | 2023-05-17
9 | 大红喜炮 | / | 白药炮 | 2022-06-04 | 宜黄县辉煌烟花爆竹有限公司 | 江西省萍乡市老关平安出口花炮厂 | 不合格 | 4.1、点火引火线 4.2、引燃时间 | 包装、外观、部件牢固性、引燃装置、结构和材质、手持部位、药量、药种、燃放性能 | 10 | 2023-05-25
10 | 昌发红运财 | 昌发 | 70# | 2023-03-01 | 宜黄县辉煌烟花爆竹有限公司 | 万载县双桥昌发制造有限公司 | 不合格 | 4.1、点火引火线 | 包装、外观、部件牢固性、引燃装置、结构和材质、手持部位、药量、药种、燃放性能 | 35 | 2023-05-25
11 | 好运来银光炮 | / | 白药炮 | 2022-09-09 | 宜黄县辉煌烟花爆竹有限公司 | 醴陵市晶辉烟花鞭炮厂 | 不合格 | 4.1、点火引火线 | 包装、外观、部件牢固性、引燃装置、结构和材质、手持部位、药量、药种、燃放性能 | 25 | 2023-05-25
12 | 铜芯聚氯乙烯绝缘阻燃耐火绞型连接用软电线 | / | ZN-RVS 2×1.5m㎡ | 2022-02-21 | 抚州高新技术产业开发区海平建材经营部 | 江西利明电线电缆有限公司 | 不合格 | 1、导体电阻（20℃） | 导体电阻（20℃）、绝缘厚度、护套厚度、老化前绝缘抗张强度、老化前绝缘断裂伸长率、老化前护套抗张强度、老化前护套断裂伸长率、热延伸试验、不延燃试验 | 0 | 2023-05-31
13 | 铜芯聚氯乙烯绝缘软电缆 | 起帆 | BVR 4mm² | 2023-4-9 | 抚州高新区强兵建材店 | 上海起帆电缆股份有限公司 | 合格 |  | 导体电阻（20℃）、绝缘厚度、护套厚度、老化前绝缘抗张强度、老化前绝缘断裂伸长率、老化前护套抗张强度、老化前护套断裂伸长率、热延伸试验、不延燃试验 | 80 | 2023-05-11
14 | 铜芯聚氯乙烯绝缘电线 | 起帆 | BV 1(B)m㎡ | 2023-2-25 | 抚州高新区强兵建材店 | 上海起帆电缆股份有限公司 | 合格 |  | 导体电阻（20℃）、绝缘厚度、护套厚度、老化前绝缘抗张强度、老化前绝缘断裂伸长率、老化前护套抗张强度、老化前护套断裂伸长率、热延伸试验、不延燃试验 | 20 | 2023-05-11
15 | 康明达电缆 | 康明达 | 60227IEC01(BV) | 2022-7-20 | 抚州金巢经济开发区自德五金批发部 | 广东康明达实业有限公司 | 合格 |  | 导体电阻（20℃）、绝缘厚度、护套厚度、老化前绝缘抗张强度、老化前绝缘断裂伸长率、老化前护套断裂伸长率、老化前护套抗张强度、热延伸试验、不延燃试验 | 11.5 | 2023-05-11
16 | 插座 | 瑰夫人 | TT-401 | 2023-2 | 抚州金巢经济开发区自德五金批发部 | 深圳市旗免电器有限公司 | 合格 |  | 标志、防触电保护、耐老化、由外壳提供的防护和防潮、耐热 | 18 | 2023-05-11
17 | TD-LTE无线数据终端 | 小天才 | W2223BC | 2023-4-21 | 抚州高新技术产业开发区友阿电子产品营业部 | 广东小天才科技有限公司 | 合格 |  | 标记和说明、电气绝缘、接触电流和保护导体电流、抗电强度、耐异常热、爬电距离、电气间隙、绝缘穿透距离 | 516 | 2023-05-12
18 | TD-LTE无线数据终端 | 小天才 | W2028AC | 2023-1-10 | 抚州高新技术产业开发区友阿电子产品营业部 | 广东小天才科技有限公司 | 合格 |  | 标记和说明、电气绝缘、接触电流和保护导体电流、抗电强度、耐异常热、爬电距离、电气间隙、绝缘穿透距离 | 660 | 2023-05-12
19 | TD-LTE无线数据终端 | 小天才 | W2231AC | 2023-3-23 | 抚州高新技术产业开发区友阿电子产品营业部 | 广东小天才科技有限公司 | 合格 |  | 标记和说明、电气绝缘、接触电流和保护导体电流、抗电强度、耐异常热、爬电距离、电气间隙、绝缘穿透距离 | 890 | 2023-05-12
20 | 电动自行车 | 雅迪 | TDT1268Z | 2022-12-28 | 抚州高新技术产业开发区吴盛电动车行 | 安徽雅迪机车有限公司 | 合格 |  | 制动性能（干态）、整车质量、脚踏骑行能力、脚蹬间隙、突出物、防碰擦、车速提示音、尺寸限值、反射器、照明和鸣号装置、导线布线安装、短路保护、电气强度、制动断电功能、过流保护功能、防失控功能、蓄电池的最大输出电压 | 1300 | 2023-05-12
21 | 电动自行车 | 爱玛 | TDT1216Z | 2022-12-23 | 抚州高新区鑫达电动自行车店 | 天津爱玛车业科技有限公司 | 合格 |  | 制动性能（干态）、整车质量、脚踏骑行能力、脚蹬间隙、突出物、防碰擦、车速提示音、尺寸限值、反射器、照明和鸣号装置、导线布线安装、短路保护、电气强度、制动断电功能、过流保护功能、防失控功能、蓄电池的最大输出电压 | 600 | 2023-05-12
22 | 消防应急标志灯具 | / | KL-BLZD-1LROEI 1W-B20 | 2022-11-13 | 抚州市临川区辉煌消防器材安装维修销售中心 | 中山市凯雷德照明科技有限公司 | 合格 |  | 试验前检查、基本功能试验、充、放电试验、重复转换试验、电压波动试验、转换电压试验、绝缘电阻试验、接地电阻试验、耐压试验、爬电距离和电气间隙 | 30 | 2023-05-15
23 | 消防应急照明灯具 | 长亭 | CT-ZFZD-E3W-3598 | 2021-06 | 抚州市临川区辉煌消防器材安装维修销售中心 | 江门市长亭照明科技有限公司 | 合格 |  | 试验前检查、基本功能试验、充、放电试验、重复转换试验、电压波动试验、转换电压试验、绝缘电阻试验、接地电阻试验、耐压试验、爬电距离和电气间隙 | 44 | 2023-05-15
24 | 消防应急照明灯具 | / | KL-ZFZD-E3WA-S2 | 2023-03 | 抚州高新技术产业开发区兴法消防器材经营部 | 中山市凯雷德照明科技有限公司 | 合格 |  | 试验前检查、基本功能试验、充、放电试验、重复转换试验、电压波动试验、转换电压试验、绝缘电阻试验、接地电阻试验、耐压试验、爬电距离和电气间隙 | 40 | 2023-05-15
25 | 聚氯乙烯绝缘无护套电线电缆 | / | ZR-(BLVVB) | 2023-02 | 抚州市临川区龚小梅日用品店 | 南昌市万通线缆有限公司 | 合格 |  | 导体电阻（20℃）、绝缘厚度、护套厚度、老化前绝缘抗张强度、老化前绝缘断裂伸长率、老化前护套抗张强度、老化前护套断裂伸长率、热延伸试验、不延燃试验 | 20 | 2023-05-17
26 | 铜芯聚氯乙烯绝缘阻燃软电线 | 英雄 | ZC-BVR 1×2.5㎡ | 2023-02-22 | 抚州市临川区水生五金店 | 南昌八一电缆有限公司 | 合格 |  | 导体电阻（20℃）、绝缘厚度、护套厚度、老化前绝缘抗张强度、老化前绝缘断裂伸长率、老化前护套抗张强度、老化前护套断裂伸长率、热延伸试验、不延燃试验 | 25 | 2023-05-17
27 | 移动式插座 | 公牛 | GN-A03(无线) | 2023-02 | 抚州市临川区水生五金店 | 慈溪市公牛电器有限公司 | 合格 |  | 标志、防触电保护、耐老化、由外壳提供的防护和防潮、耐热 | 45 | 2023-05-17
28 | 铜芯聚氯乙烯绝缘阻燃电线 | 英雄 | ZC-BV 1×1.5(软) | 2022-06-29 | 抚州市临川区李兵华水暖器材店 | 南昌八一电缆有限公司 | 合格 |  | 导体电阻（20℃）、绝缘厚度、护套厚度、老化前绝缘抗张强度、老化前绝缘断裂伸长率、老化前护套抗张强度、老化前护套断裂伸长率、热延伸试验、不延燃试验 | 16 | 2023-05-17
29 | 燃气用具连接用不锈钢波纹软管 | 昕伊达 | RLB-ZL-CC-10×2000 | 2021-12-04 | 抚州深燃天然气有限公司 | 宁波市昕伊达能源设备制造有限公司 | 合格 |  | 外观、结构与尺寸、耐压性、气密性、耐热性、软管抗拉性、软管耐冲击性、被覆层阻燃性 | 320 | 2023-05-18
30 | 燃气输送用不锈钢波纹软管 | 昕伊达 | RSB-11F-10 | 2023-01-03 | 抚州深燃天然气有限公司 | 宁波市昕伊达能源设备制造有限公司 | 合格 |  | 结构和尺寸、外观、软管扁平性、软管耐压性、软管弯曲性、软管气密性、软管耐冲击性、软管拉伸强度、软管阻燃性 | 200 | 2023-05-18
31 | 铜芯聚氯乙烯绝缘软电缆 | 腾丰 | 60227IEC01(BV) | 2021-06-23 | 何志育 | 腾丰电线电缆实业有限公司 | 合格 |  | 导体电阻（20℃）、绝缘厚度、护套厚度、老化前绝缘抗张强度、老化前绝缘断裂伸长率、老化前护套抗张强度、老化前护套断裂伸长率、热延伸试验、不延燃试验 | 7 | 2023-05-19
32 | 铜芯聚氯乙烯绝缘阻燃C类软电缆 | / | ZC-BVR | 2023-03-05 | 何志育 | 江西太平洋电缆集团有限公司 | 合格 |  | 导体电阻（20℃）、绝缘厚度、护套厚度、老化前绝缘抗张强度、老化前绝缘断裂伸长率、老化前护套抗张强度、老化前护套断裂伸长率、热延伸试验、不延燃试验 | 17 | 2023-05-19
33 | 延长线插座 | / | S03-2303(1.8米) | 2023-02-08 | 抚州市东乡区建中五金水暖店 | 欧普照明电器(中山)有限公司 | 合格 |  | 标志、防触电保护、耐老化、由外壳提供的防护和防潮、耐热 | 60 | 2023-05-19
34 | 移动式插座 | / | S04-2100 | 2023-02-03 | 抚州市东乡区建中五金水暖店 | 欧普照明电器(中山)有限公司 | 合格 |  | 标志、防触电保护、耐老化、由外壳提供的防护和防潮、耐热 | 18 | 2023-05-19
35 | 电动自行车 | 杰羊 | TDT555Z | 2023-02-21 | 江西诚安新能源科技有限公司 | 江西诚安新能源科技有限公司 | 合格 |  | 制动性能（干态）、整车质量、脚踏骑行能力、脚蹬间隙、突出物、防碰擦、车速提示音、尺寸限值、反射器、照明和鸣号装置、导线布线安装、短路保护、电气强度、制动断电功能、过流保护功能、防失控功能、蓄电池的最大输出电压 | 1150 | 2023-05-22
36 | 延长线插座 | / | GN-606(3-1.8) | 2023-03 | 崇仁县邓鼎家电维修部 | 慈溪市公牛电器有限公司 | 合格 |  | 标志、防触电保护、耐老化、由外壳提供的防护和防潮、耐热 | 81 | 2023-05-23
37 | 铅酸蓄电池充电器 | / | SP218 | 2022-11 | 崇仁县金羚羊电动车店 | 南京西普尔科技实业有限公司 | 合格 |  | 对触及带电部件的防护、输入功率和电流、工作温度下的泄漏电流和电气强度、标志和说明、结构、电气间隙、爬电距离和固体绝缘 | 140 | 2023-05-24
38 | 铅酸蓄电池专用充电器 | / | DZM6020 | 2023-03 | 崇仁县金铃羊电动车店 | 重庆力华自动化技术有限责任公司 | 合格 |  | 对触及带电部件的防护、输入功率和电流、工作温度下的泄漏电流和电气强度、标志和说明、结构、电气间隙、爬电距离和固体绝缘 | 140 | 2023-05-24
39 | 铅酸蓄电池充电器 | / | SP330(灌封型) | 2023-03 | 崇仁县银钢车行 | 南京西普尔科技实业有限公司 | 合格 |  | 对触及带电部件的防护、输入功率和电流、工作温度下的泄漏电流和电气强度、标志和说明、结构、电气间隙、爬电距离和固体绝缘 | 96 | 2023-05-24
40 | 铅酸蓄电池充电器 | / | SP330 | 2022-11 | 崇仁县汤友平电动车店 | 南京西普尔科技实业有限公司 | 合格 |  | 对触及带电部件的防护、输入功率和电流、工作温度下的泄漏电流和电气强度、标志和说明、结构、电气间隙、爬电距离和固体绝缘 | 160 | 2023-05-24
41 | 电动车充电器 | / | 60V20Ah | 2023-04-04 | 崇仁县汤友平电动车店 | 天长福源电子厂 | 合格 |  | 标志和说明、输入功率和电流、对触及带电部件的防护、结构、爬电距离、电气间隙、工作温度下的泄漏电流和电气强度 | 100 | 2023-05-24
42 | 多功能安全鞋 | 恒拓防护 | 711 | 2023-2 | 抚州高新技术产业开发区吕银玉劳保用品店 | 山东恒拓劳保用品有限公司 | 合格 |  | 鞋帮/底结合强度、鞋帮高度、鞋帮厚度、鞋帮拉伸性能、外底耐折性、外底耐磨性、鞋底结构、成鞋设计（鞋座区域）、成鞋防漏性、足趾保护抗冲击性、内底和/或鞋垫厚度、外底设计（花纹区域）、前帮衬里耐磨性、电绝缘性能、防静电性能 | 516 | 2023-05-11
43 | 安全帽 | 荣裕 | ABS | 2023-3 | 抚州高新技术产业开发区吕银玉劳保用品店 | 揭阳市榕城区荣裕塑料制品有限公司 | 合格 |  | 帽舌、帽沿、佩戴高度、垂直间距、水平间距、帽壳内突出物、通气孔、冲击吸收性能、耐穿刺性能、下颏带的强度、附件、质量 | 56 | 2023-05-11
44 | 生态免漆板 | 大王椰 | 1200×2440mm | 2023-3-21 | 抚州高新技术产业开发区小华板材批发店 | 杭州大王椰智环装饰新材料有限公司 | 合格 |  | 含水率、胶合强度、浸渍剥离、横向静曲强度、表面胶合强度、表面耐划痕、表面耐磨、甲醛释放量 | 220 | 2023-05-12
45 | 浸渍胶膜纸饰面胶合板和细木工板 | / | 1200×2440mm 17杉木芯 | 2023-4-28 | 抚州高新技术产业开发区忠信装饰材料商行 | 浙江升华云峰新材股份有限公司 | 合格 |  | 含水率、胶合强度、浸渍剥离、横向静曲强度、表面胶合强度、表面耐划痕、表面耐磨、甲醛释放量 | 225 | 2023-05-12
46 | 浸渍胶膜纸饰面胶合板合细木工板 | / | 1220×2440mm 杉木芯 | 2022-11-28 | 抚州高新技术产业开发区小刘建材店 | 德华兔宝宝装饰材料销售有限公司 | 合格 |  | 含水率、胶合强度、浸渍剥离、横向静曲强度、表面胶合强度、表面耐划痕、表面耐磨、甲醛释放量 | 220 | 2023-05-13
47 | 诗维娅老视镜 | / | 59-65mm +2.00D | 2022-6-10 | 抚州市临川区雪亮眼镜经营部 | 鹰潭市军旺眼镜有限公司 | 合格 |  | 镜片的顶焦度、镜片材料和表面的质量、光学中心水平偏差、光学中心单侧水平偏差、光学中心垂直互差、两镜片顶焦度互差、顶焦度范围 | 50 | 2023-05-15
48 | 偏振太阳镜 | 浪特梦 | 树脂偏振镜片 | 2020-11-18 | 抚州市临川区雪亮眼镜经营部 | 盈昌集团有限公司 | 合格 |  | 镜片材料和表面的质量、球镜顶焦度允差、柱镜顶焦度允差、装配质量、镜片可见光光透射比τv、驾驶用镜镜片交通讯号透射比 τSIGN | 280 | 2023-05-15
49 | 手提式干粉灭火器 | 胜捷 | MFZ/ABC4 | 2023-2-18 | 抚州高新技术产业开发区兴法消防器材经营部 | 江西胜捷朝安消防器材有限公司 | 合格 |  | 灭火器的总质量、灭火剂充装重量误差、20℃喷射性能、水压试验、爆破试验、密封性能、灭火器的开启结构、灭火剂主要成分含量、充装口的内径、筒体最小壁厚、压扁试验 | 135 | 2023-05-15
50 | 宝芝林时尚精品老视镜 | / | +4.00D 60-62mm | 2021-5-22 | 抚州市临川区益利眼镜连锁有限公司大明店 | 镇江医倍健光学眼镜有限公司 | 合格 |  | 镜片的顶焦度、镜片材料和表面的质量、光学中心水平偏差、光学中心单侧水平偏差、光学中心垂直互差、两镜片顶焦度互差、顶焦度范围 | 59 | 2023-05-16
51 | 时尚精品老视镜 | / | +3.00D 61-63mm | 2020-02-25 | 抚州市临川区益利眼镜连锁有限公司大明店 | 丹阳美康光学眼镜有限公司 | 合格 |  | 镜片顶焦度允差、镜片厚度允差、镜片可见光光透射比τv、镜片太阳紫外A波段透射比τSUVA、镜片太阳紫外B波段透射比 τSUVB、镜片材料和表面的质量、定配眼镜的两镜片光学中心水平距离偏差、定配眼镜的光学中心垂直互差、定配眼镜的处方棱镜度偏差、装配质量 | 99 | 2023-05-16
52 | 老视镜 | 年轻态 | N2269 +2.50 | 2022-07-08 | 抚州市精益眼镜有限公司 | 丹阳市星辉眼镜有限公司 | 合格 |  | 镜片的顶焦度、镜片材料和表面的质量、光学中心水平偏差、光学中心单侧水平偏差、光学中心垂直互差、两镜片顶焦度互差、顶焦度范围 | 109 | 2023-05-16
53 | 家用燃气灶具 | / | JZY-B-C30 | 2023-02-14 | 抚州市临川区太阳冬顺家电城 | 佛山市皆乐电器有限公司 | 合格 |  | 气密性、热负荷、火焰传递、离焰、熄火、干烟气中CO浓度（α=1，体积分数）、回火、温升、耐热冲击、耐重力冲击、熄火保护装置 | 188 | 2023-05-17
54 | 家用燃气灶具 | 先宝 | JZY-G | 2023-03-10 | 抚州市临川区勇仔家电店 | 中山市先宝电器有限公司 | 合格 |  | 气密性、热负荷、火焰传递、离焰、熄火、干烟气中CO浓度（α=1，体积分数）、回火、温升、耐热冲击、耐重力冲击、熄火保护装置 | 200 | 2023-05-17
55 | 家用可燃气体探测器 | / | JT-QT101 | 2022-11 | 抚州深燃天然气有限公司 | 哈尔滨佳云科技有限公司 | 合格 |  | 外观要求、报警动作值、响应时间、报警重复性、高温（运行）试验、低温（运行）试验、方位、量程指示偏差 | 100 | 2023-05-18
56 | 消防应急照明灯具 | 欣久 | XJ-ZFJC-E5W-03 | 2023-03-15 | 抚州市东乡区龙鑫消防器材有限公司 | 佛山市顺德区欣久照明有限公司 | 合格 |  | 试验前检查、基本功能试验、充、放电试验、重复转换试验、电压波动试验、转换电压试验、绝缘电阻试验、接地电阻试验、耐压试验、爬电距离和电气间隙 | 70 | 2023-05-19
57 | 室内消火栓 | / | SN65 | 2023-03-24 | 抚州市东乡区众安消防器材服务中心 | 福建首联消防有限公司 | 合格 |  | 外观质量、基本尺寸与公差、手轮、开启高度、密封性能、水压强度、耐腐蚀性能、螺纹、阀杆升降性能、消防接口 | 28 | 2023-05-19
58 | 家用燃气灶具 | 双喜牌 | JZY-XYTD-1006 | 2022-12-10 | 抚州市东乡区亿优百货店 | 西因科技有限公司 | 合格 |  | 气密性、热负荷、火焰传递、离焰、熄火、干烟气中CO浓度（α=1，体积分数）、回火、温升、耐热冲击、耐重力冲击、熄火保护装置 | 99 | 2023-05-19
59 | 五孔 | / | KG-W52P1094B | 2023-04-20 | 抚州市东乡区建中五金水暖店 | 欧普照明电器(中山)有限公司 | 合格 |  | 标志、防触电保护、接地措施、耐潮、绝缘电阻和电气强度、拔出插头所需的力、耐热、爬电距离、电气间隙和通过密封胶的距离 | 18 | 2023-05-19
60 | 配装近视镜 | / | -2.00 | 2023-05-20 | 抚州市东乡区明亮眼镜店 | 抚州市东乡区明亮眼镜店 | 合格 |  | 球镜顶焦度允差、柱镜顶焦度允差、镜片厚度、镜片可见光光透射比τv、镜片太阳紫外A波段透射比τSUVA、镜片太阳紫外B波段透射比 τSUVB、镜片材料和表面的质量、定配眼镜的两镜片光学中心水平距离偏差、定配眼镜的光学中心垂直互差、定配眼镜的处方棱镜度偏差、装配质量 | 380 | 2023-05-20
61 | 浸渍胶膜纸饰面胶合板和细木工板 | / | 1200×2400mm 17杉木芯 | 2023-05-22 | 江西众兴家具木业有限公司 | 江西众兴家具木业有限公司 | 合格 |  |  | 170 | 2023-05-22
62 | 中国红 | / | 50#白药炮 | 2022-12-25 | 崇仁县全乐烟花爆竹有限责任公司 | 醴陵市祥信烟花鞭炮厂(普通合伙) | 合格 |  | 包装、外观、部件牢固性、引燃装置、结构和材质、手持部位、药量、药种、燃放性能 | 96 | 2023-05-24
63 | 中国红 | 宏華 | 688白药炮 | 2023-03-19 | 崇仁县全乐烟花爆竹有限责任公司 | 万载县宝华花炮制造有限公司 | 合格 |  | 包装、外观、部件牢固性、引燃装置、结构和材质、手持部位、药量、药种、燃放性能 | 120 | 2023-05-24
64 | 满堂红 | / | 788白药炮 | 2023-03-20 | 崇仁县全乐烟花爆竹有限责任公司 | 醴陵市祥信烟花鞭炮厂 | 合格 |  | 包装、外观、部件牢固性、引燃装置、结构和材质、手持部位、药量、药种、燃放性能 | 168 | 2023-05-24
65 | 浸渍胶膜纸饰面胶合板和细木工板 | / | 1220×2440mm | 2023-05-12 | 崇仁县实达木业有限公司 | 崇仁县实达木业有限公司 | 合格 |  |  | 160 | 2023-05-24
66 | 老板大发 | / | 组合烟花19发 | 2023-04 | 崇仁县全乐烟花爆竹有限责任公司 | 浏阳市颐和隆烟花制造有限公司 | 合格 |  | 外观、包装、引燃装置、结构材质、主体稳定性、药种、药量、燃放性能 | 55 | 2023-05-24
67 | 家用燃气灶具 | / | JZT-Q4481B | 2022-10-27 | 宜黄县中燃城市燃气发展有限公司 | 佛山市壹品慧电器有限公司 | 合格 |  | 气密性、热负荷、火焰传递、离焰、熄火、干烟气中CO浓度（α=1，体积分数）、回火、温升、耐热冲击、耐重力冲击、熄火保护装置 | 699 | 2023-05-25
68 | 燃气输送用不锈钢波纹软管 | / | RSB-I(II)F-10/13/15 | 2022-12-03 | 宜黄县中燃城市燃气发展有限公司 | 河北奥斯特瑞电子科技有限公司 | 合格 |  | 结构和尺寸、外观、软管扁平性、软管拉伸强度、软管耐冲击性、软管耐压性、软管弯曲性、软管气密性、软管阻燃性 | 240 | 2023-05-25
69 | 聚乙烯吹塑农用地面覆盖薄膜 | 兴桥 | 0.010×700mm | 2021-11-03 | 宜黄县汪毓光种子店 | 济南新三塑业有限公司 | 合格 |  | 厚度和厚度偏差、拉伸负荷、断裂标称应变、直角撕裂负荷 | 55 | 2023-05-25
70 | 薄膜 | 羚羊 | 宽度200CM 厚度0.025mm | 2022-12-29 | 宜黄县宏达农资经营部 | 山东华鑫塑业有限公司 | 合格 |  | 厚度和厚度偏差、拉伸负荷、断裂标称应变、直角撕裂负荷 | 35 | 2023-05-25
71 | 家用可燃气体探测器 | 驰诚股份 | JTY-HD2000 | 2023-01 | 江西省绿焱燃气有限公司 | 许昌驰诚电气有限公司 | 合格 |  | 外观要求、报警动作值、响应时间、报警重复性、高温（运行）试验、低温（运行）试验、方位、量程指示偏差 | 340 | 2023-05-26
72 | 家用可燃气体探测器 | / | JT-AT2005A4 | 2023-03 | 江西省绿焱燃气有限公司 | 成都鑫豪斯电子探测技术有限公司龙泉分公司 | 合格 |  | 外观要求、报警动作值、报警重复性、响应时间、高温（运行）试验、低温（运行）试验、方位、量程指示偏差 | 340 | 2023-05-26
73 | 燃气输送用不锈钢波纹软管 | 远邦 | RSB-IIF-10 | 2022-09-01 | 江西省绿焱燃气有限公司 | 浙江固力管业有限公司 | 合格 |  | 外观、结构和尺寸、扁平性、软管耐冲击性、软管弯曲性、软管气密性、软管耐压性、软管阻燃性、软管拉伸强度 | 400 | 2023-05-26
74 | 二、三极插座(扁圆) | / | Q8B1405 | 2022-10-19 | 资溪县美嘉照明店 | 珠海市正通电工实业有限公司 | 合格 |  | 标志、防触电保护、接地措施、防潮、绝缘电阻、电气强度、拔出插头所需的力、耐热、爬电距离、电气间隙和通过密封胶的距离 | 60 | 2023-05-26
75 | 二、三极插座(带保护门单相两极双用两极带接地暗装插座) | / | Q5B14 | 2022-01-24 | 资溪县美嘉照明店 | 珠海市正通电工实业有限公司 | 合格 |  | 标志、防触电保护、接地措施、防潮、绝缘电阻、电气强度、拔出插头所需的力、耐热、爬电距离、电气间隙和通过密封胶的距离 | 45 | 2023-05-26
76 | 手提式干粉灭火器 | / | MFZ/ABC4 | 2023-05-08 | 广东联纵建设工程有限公司抚州分公司 | 江苏誉强消防设备有限公司来安分公司 | 合格 |  | 灭火器的总质量、灭火剂充装重量误差、20℃喷射性能、水压试验、爆破试验、密封性能、筒体压扁试验、筒体最小壁厚、充装口的内径、灭火器的开启结构、灭火剂主要成分含量 | 150 | 2023-05-29
77 | 消防应急标志灯具 | 欣久 | XJ-BLZD-I 1LROE3W-01A-1 | 2022-07-25 | 广东联纵建设工程有限公司抚州分公司 | 佛山市顺德区欣久照明有限公司 | 合格 |  | 试验前检查、基本功能试验、充、放电试验、重复转换试验、电压波动试验、转换电压试验、绝缘电阻试验、接地电阻试验、耐压试验、爬电距离和电气间隙 | 50 | 2023-05-29
78 | 手提式干粉灭火器 | / | MFZ/ABC4 | 2023-05-12 | 金溪县盛安消防器材总汇 | 南昌真荣消防设备有限公司 | 合格 |  | 灭火器的总质量、灭火剂充装重量误差、20℃喷射性能、水压试验、爆破试验、密封性能、筒体压扁试验、筒体最小壁厚、充装口的内径、灭火器的开启结构、灭火剂主要成分含量 | 105 | 2023-05-29
79 | 无线可燃气体探测器 | / | DST-1208(A8) | 2022-02 | 金溪国发能源发展有限公司 | 四川卫盾电子科技有限公司 | 合格 |  | 一般结构、通电表示、报警信号及故障表示、绝缘耐压性能、绝缘性能、耐压性能、报警音量、报警浓度、响应时间、耐低温性能 | 480 | 2023-05-29
80 | 燃气输送用不锈钢波纹管 | 鸿塑 | RSB-11F-150 | 2023-02-10 | 金溪国发能源发展有限公司 | 郑州鸿塑管业有限公司 | 合格 |  | 外观、结构和尺寸、扁平性、软管耐冲击性、软管弯曲性、软管气密性、软管耐压性、软管阻燃性、软管拉伸强度 | 200 | 2023-05-29
81 | 昌发王中王 | / | 588白药炮 | 2023-02-08 | 金溪县烟花爆竹经营有限责任公司 | 万载双桥昌发制造有限公司 | 合格 |  | 包装、外观、部件牢固性、引燃装置、结构和材质、手持部位、药量、药种、燃放性能 | 0 | 2023-05-29
82 | 飞舞满堂红 | 飞舞 | 48cm | 2023-04 | 金溪县飞舞花爆销售有限公司 | 萍乡市福溪花炮有限公司 | 合格 |  | 包装、外观、部件牢固性、引燃装置、结构和材质、手持部位、药量、药种、燃放性能 | 0 | 2023-05-29
83 | 飞舞满堂红 | 飞舞 | 40cm | 2023-04 | 金溪县飞舞花爆销售有限公司 | 萍乡市福溪花炮有限公司 | 合格 |  | 包装、外观、部件牢固性、引燃装置、结构和材质、手持部位、药量、药种、燃放性能 | 0 | 2023-05-29
84 | 安全帽 | 润宝 | 689GV钉 | 2023-04 | 金溪县阿杜五金经营部 | 揭阳市润宝塑胶制品有限公司 | 合格 |  | 帽舌、帽沿、佩戴高度、垂直间距、水平间距、帽壳内突出物、通气孔、冲击吸收性能、耐穿刺性能、下颏带的强度、质量、附件 | 91 | 2023-05-30
85 | 二三极宽体插座 | / | G06Z223ASR | 2022-08-10 | 金溪县阿杜五金经营部 | 宁波公牛电器有限公司 | 合格 |  | 标志、防触电保护、接地措施、防潮、绝缘电阻、电气强度、拔出插头所需的力、耐热、爬电距离、电气间隙和通过密封胶的距离 | 39 | 2023-05-30
86 | 移动式插座 | / | GN-A03(无线) | 2023-04 | 金溪县阿杜五金经营部 | 慈溪市公牛电器有限公司 | 合格 |  | 标志、防触电保护、耐热、耐老化、由外壳提供的防护和防潮 | 45 | 2023-05-30
87 | 财神特红炮 | 和美 | 白药炮 | 2023-01-09 | 金溪县永晟花炮经营有限公司 | 醴陵市华海出口烟花鞭炮制造有限公司 | 合格 |  | 包装、外观、部件牢固性、引燃装置、结构和材质、手持部位、药量、药种、燃放性能 | 72 | 2023-05-30
88 | 家用可燃气体探测器 | / | JT-KBZ1 | 2023-02-24 | 抚州旭中燃气工程有限公司 | 汉威科技集团股份有限公司 | 合格 |  | 外观要求、报警动作值、报警重复性、响应时间、高温（运行）试验、低温（运行）试验、方位、量程指示偏差 | 560 | 2023-05-31
89 | 燃气输送用不锈钢波纹软管 | 图形 | RSB-IF-10 | 2023-03-16 | 抚州旭中燃气工程有限公司 | 南京知行管业有限公司 | 合格 |  | 结构和尺寸、外观、扁平性、软管耐压性、软管弯曲性、软管气密性、软管耐冲击性、软管拉伸强度、软管阻燃性 | 240 | 2023-05-31
90 | TD-LTE无线数据终端 | / | A3 | / | 抚州市临川区赣信通手机建设路店 | 来酷科技有限公司 | 合格 |  | 标记和说明、电气绝缘、抗电强度、耐异常热、电气间隙、爬电距离、接触电流和保护导体电流 | 499 | 2023-05-31
91 | TD-LTE无线数据终端 | / | A1 | / | 抚州市临川区赣信通手机建设路店 | 来酷科技有限公司 | 合格 |  | 标记和说明、电气绝缘、抗电强度、耐异常热、电气间隙、爬电距离、接触电流和保护导体电流 | 399 | 2023-05-31
92 | 安全帽 | 荣裕 | 玻钢型 | 2023-03 | 抚州高新技术产业开发区正正劳保用品店 | 揭阳市榕城区荣裕塑料制品有限公司 | 合格 |  | 帽舌、帽沿、佩戴高度、垂直间距、水平间距、帽壳内突出物、通气孔、冲击吸收性能、耐穿刺性能、下颏带的强度、质量、附件 | 98 | 2023-05-31
93 | 安全帽 | 荣裕 | 370g | 2023-03 | 抚州高新技术产业开发区正正劳保用品店 | 揭阳市榕城区荣裕塑料制品有限公司 | 合格 |  | 帽舌、帽沿、佩戴高度、垂直间距、水平间距、帽壳内突出物、通气孔、冲击吸收性能、耐穿刺性能、下颏带的强度、质量、附件 | 63 | 2023-05-31
94 | 一般用途单芯硬导体无护套电缆 | / | ZC-BV1.5m㎡ | 2022-12-20 | 抚州高新技术产业开发区海平建材经营部 | 江西利明电线电缆有限公司 | 合格 |  | 导体电阻（20℃）、绝缘厚度、护套厚度、老化前绝缘抗张强度、老化前绝缘断裂伸长率、老化前护套抗张强度、老化前护套断裂伸长率、热延伸试验、不延燃试验 | 0 | 2023-05-31
95 | 电动自行车 | 小刀 | TDT22313Z | 2023-05-24 | 抚州市临川区小刀电动自行车店 | 小刀新能源科技股份有限公司 | 合格 |  | 制动性能（干态）、整车质量、脚踏骑行能力、脚蹬间隙、突出物、防碰擦、车速提示音、尺寸限值、反射器、照明和鸣号装置、导线布线安装、短路保护、电气强度、制动断电功能、过流保护功能、防失控功能、蓄电池的最大输出电压 | 2080 | 2023-05-31